## Temp_1
n. | Temp(K) | ΔT(K) | Volt(mV) | ΔV(mV) | Corr(mA) | ΔΙ(mA) | qV/kT |  | R_din(Ω) | ΔR_din(Ω) | lnCorr(A) | Colonna2
0 | 60.6 | 0.1 | 640 | 1 | 14.42 | 0.01 | 22.25284 |  | 5.555556 | -11.7284 | -4.239139
1 | 60.5 | 0.1 | 639 | 1 | 14.24 | 0.01 | 22.22473 |  | 5.882353 | -12.45675 | -4.2517
2 | 60.5 | 0.1 | 638 | 1 | 14.07 | 0.01 | 22.18995 |  | 3.571429 | -7.397959 | -4.26371
3 | 60.4 | 0.1 | 637 | 1 | 13.79 | 0.01 | 22.16181 |  | 0 | #DIV/0! | -4.283812
4 | 60.4 | 0.1 | 637 | 1 | 13.51 | 0.01 | 22.16181 |  | 5.128205 | -5.39119 | -4.304325
5 | 60.4 | 0.1 | 635 | 1 | 13.12 | 0.01 | 22.09223 |  | 0 | #DIV/0! | -4.333617
6 | 60.3 | 0.1 | 635 | 1 | 12.93 | 0.01 | 22.09885 |  | 4.761905 | -9.977324 | -4.348205
7 | 60.2 | 0.1 | 634 | 1 | 12.72 | 0.01 | 22.07067 |  | 3.125 | -6.4453125 | -4.36458
8 | 60.2 | 0.1 | 633 | 1 | 12.4 | 0.01 | 22.03586 |  | 3.571429 | -7.397959 | -4.390059
9 | 60.2 | 0.1 | 632 | 1 | 12.12 | 0.01 | 22.00105 |  | 5.555556 | -11.7284 | -4.412898
10 | 60.1 | 0.1 | 631 | 1 | 11.94 | 0.01 | 21.97283 |  | 0 | #DIV/0! | -4.427861
11 | 60.1 | 0.1 | 631 | 1 | 11.8 | 0.01 | 21.97283 |  | 4.347826 | -9.073724 | -4.439656
12 | 60.1 | 0.1 | 630 | 1 | 11.57 | 0.01 | 21.938 |  | 4.166667 | -8.680556 | -4.45934
13 | 60.1 | 0.1 | 629 | 1 | 11.33 | 0.01 | 21.90318 |  | 4.347826 | -9.073724 | -4.480301
14 | 60 | 0.1 | 628 | 1 | 11.1 | 0.01 | 21.87492 | carica elettrone | 4 | -8.32 | -4.50081
15 | 60 | 0.1 | 627 | 1 | 10.85 | 0.01 | 21.84009 | 1.602176634e-19 | 5.882353 | -12.45675 | -4.52359
16 | 60 | 0.1 | 626 | 1 | 10.68 | 0.01 | 21.80526 |  | 5 | -10.5 | -4.539382
17 | 59.9 | 0.1 | 625 | 1 | 10.48 | 0.01 | 21.77696 | costante di Boltzman | 0 | #DIV/0! | -4.558287
18 | 59.9 | 0.1 | 625 | 1 | 10.3 | 0.01 | 21.77696 | 1.3806503e-23 | 8.333333 | -18.05556 | -4.575611
19 | 59.9 | 0.1 | 624 | 1 | 10.18 | 0.01 | 21.74212 |  | 4.347826 | -9.073724 | -4.58733
20 | 59.8 | 0.1 | 623 | 1 | 9.95 | 0.01 | 21.71379 | I_MAX | 0 | #DIV/0! | -4.610183
21 | 59.7 | 0.1 | 623 | 1 | 9.85 | 0.01 | 21.72032 | 15mA | 0 | #DIV/0! | -4.620284
22 | 59.6 | 0.1 | 623 | 1 | 9.75 | 0.01 | 21.72685 |  | 4.545455 | -9.504132 | -4.630488
23 | 59.5 | 0.1 | 622 | 1 | 9.53 | 0.01 | 21.69849 |  | 10 | -11 | -4.653311
24 | 59.5 | 0.1 | 620 | 1 | 9.33 | 0.01 | 21.62872 |  | 4.347826 | -9.073724 | -4.67452
25 | 59.4 | 0.1 | 619 | 1 | 9.1 | 0.01 | 21.60033 |  | 4.347826 | -9.073724 | -4.699481
26 | 59.4 | 0.1 | 618 | 1 | 8.87 | 0.01 | 21.56544 |  | 5.263158 | -11.08033 | -4.72508
27 | 59.4 | 0.1 | 617 | 1 | 8.68 | 0.01 | 21.53054 |  | 7.692308 | -16.56805 | -4.746734
28 | 59.3 | 0.1 | 616 | 1 | 8.55 | 0.01 | 21.50211 |  | 2.941176 | -6.055363 | -4.761824
29 | 59.1 | 0.1 | 615 | 1 | 8.21 | 0.01 | 21.48013 |  | 5.555556 | -11.7284 | -4.802402
30 | 59 | 0.1 | 614 | 1 | 8.03 | 0.01 | 21.45166 |  | 8 | -8.64 | -4.824571
31 | 59 | 0.1 | 612 | 1 | 7.78 | 0.01 | 21.38178 |  | 3.703704 | -7.681756 | -4.856199
32 | 59 | 0.1 | 611 | 1 | 7.51 | 0.01 | 21.34684 |  | 5.882353 | -6.228374 | -4.89152
33 | 59 | 0.1 | 609 | 1 | 7.17 | 0.01 | 21.27697 |  | 7.894737 | -5.67867 | -4.93785
34 | 58.9 | 0.1 | 606 | 1 | 6.79 | 0.01 | 21.17853 |  | 10 | -5.5 | -4.992304
35 | 58.9 | 0.1 | 602 | 1 | 6.39 | 0.01 | 21.03874 |  | 7.5 | -5.375 | -5.053021
36 | 58.9 | 0.1 | 599 | 1 | 5.99 | 0.01 | 20.93389 |  | 100 | -105.7143 | -5.117664
37 | 58.8 | 0.1 | 597 | 1 | 5.64 | 0.01 | 20.87028 |  | 10.52632 | -5.817175 | -5.177871
38 | 58.8 | 0.1 | 593 | 1 | 5.26 | 0.01 | 20.73045 |  | 12 | -8.96 | -5.247624
39 | 58.7 | 0.1 | 590 | 1 | 5.01 | 0.01 | 20.63179 |  | 8.333333 | -6.018519 | -5.296319
40 | 58.7 | 0.1 | 587 | 1 | 4.65 | 0.01 | 20.52688 |  | 12.5 | -7.03125 | -5.370888
41 | 58.7 | 0.1 | 583 | 1 | 4.33 | 0.01 | 20.38701 |  | 10.52632 | -5.817175 | -5.442188
42 | 58.6 | 0.1 | 579 | 1 | 3.95 | 0.01 | 20.25323 |  | 13.88889 | -6.32716 | -5.53404
43 | 58.6 | 0.1 | 574 | 1 | 3.59 | 0.01 | 20.07833 |  | 14.28571 | -5.442177 | -5.629603
44 | 58.6 | 0.1 | 568 | 1 | 3.17 | 0.01 | 19.86846 |  | 19.23077 | -9.171598 | -5.754024
45 | 58.5 | 0.1 | 563 | 1 | 2.91 | 0.01 | 19.6995 |  | 21.42857 | -17.34694 | -5.839602
46 | 58.5 | 0.1 | 560 | 1 | 2.77 | 0.01 | 19.59452 |  | 20 | -6.857143 | -5.888908
47 | 58.3 | 0.1 | 553 | 1 | 2.42 | 0.01 | 19.36127 |  | 22.64151 | -4.627981 | -6.023988
48 | 58.2 | 0.1 | 541 | 1 | 1.89 | 0.01 | 18.94685 |  | 31.48148 | -4.869684 | -6.271178
49 | 58.3 | 0.1 | 524 | 1 | 1.35 | 0.01 | 18.34594 |  | 42.30769 | -10.94675 | -6.607651
50 | 58.2 | 0.1 | 513 | 1 | 1.09 | 0.01 | 17.96624 |  | 59.57447 | -6.790403 | -6.821578
51 | 58.2 | 0.1 | 485 | 1 | 0.62 | 0.01 | 16.98562 |  | 116.6667 | -72.22222 | -7.385791
52 | 58.1 | 0.1 | 478 | 1 | 0.56 | 0.01 | 16.74552 |  | 129.6296 | -17.0096 | -7.487574
53 | 57.9 | 0.1 | 443 | 1 | 0.29 | 0.01 | 15.52876 |  | 228.5714 | -46.93878 | -8.14563
54 | 57.7 | 0.1 | 411 | 1 | 0.15 | 0.01 | 14.41575 |  | 518.1818 | -112.3967 | -8.804875
55 | 57.7 | 0.1 | 354 | 1 | 0.04 | 0.01 | 12.41649 |  | 2700 | -1400 | -10.12663
56 | 57.7 | 0.1 | 246 | 1 | 0 | 0.01 | 8.628408
i dati sono da modificare solo su queste colonne
𝐼_tot=𝐼_0 (𝑒^(qV/𝑘𝑇η)−1)
𝑙𝑛𝐼_𝑡𝑜𝑡=𝑙𝑛𝐼_0+𝑞𝑉/𝑘𝑇𝜂
N.B: Ricordarsi di fare misure anche a polarizzazione inversa per misurare I_0
𝑅=𝑉/𝐼
dopo aver preso la prima temperatura e capito cosa non va, duplicare questo foglio, cambiare nome tabelle ed eliminare dati

## Temp_2
n. | Temp(K) | ΔT(K) | Volt(mV) | ΔV(mV) | Corr(mA) | ΔΙ(mA) | qV/kT |  | R_din(Ω) | ΔR_din(Ω) | lnCorr(A) | Colonna2
0 | 47.8 | 0.1 | 663 | 1 | 15.07 | 0.01 | 23.97192 |  | 1.960784 | -1.999231 | -4.195049
1 | 47.7 | 0.1 | 661 | 1 | 14.05 | 0.01 | 23.90706 |  | 3.076923 | -3.171598 | -4.265133
2 | 47.7 | 0.1 | 659 | 1 | 13.4 | 0.01 | 23.83472 |  | 3.703704 | -3.840878 | -4.312501
3 | 47.7 | 0.1 | 657 | 1 | 12.86 | 0.01 | 23.76238 |  | 4.395604 | -2.294409 | -4.353634
4 | 47.6 | 0.1 | 653 | 1 | 11.95 | 0.01 | 23.62508 |  | 3.092784 | -2.125624 | -4.427024
5 | 47.6 | 0.1 | 650 | 1 | 10.98 | 0.01 | 23.51654 |  | 5.660377 | -3.987184 | -4.51168
6 | 47.6 | 0.1 | 647 | 1 | 10.45 | 0.01 | 23.408 |  | 4.545455 | -3.168044 | -4.561153
7 | 47.6 | 0.1 | 644 | 1 | 9.79 | 0.01 | 23.29946 |  | 4.918033 | -3.439936 | -4.626394
8 | 47.6 | 0.1 | 641 | 1 | 9.18 | 0.01 | 23.19092 |  | 4.285714 | -2.979592 | -4.690728
9 | 47.5 | 0.1 | 638 | 1 | 8.48 | 0.01 | 23.08959 |  | 5.769231 | -2.034024 | -4.770045
10 | 47.4 | 0.1 | 632 | 1 | 7.44 | 0.01 | 22.87958 |  | 5.454545 | -3.834711 | -4.900884
11 | 47.3 | 0.1 | 629 | 1 | 6.89 | 0.01 | 22.77808 |  | 8.333333 | -4.513889 | -4.977684
12 | 47.2 | 0.1 | 625 | 1 | 6.41 | 0.01 | 22.64029 |  | 6.976744 | -4.975663 | -5.049896
13 | 47.1 | 0.1 | 622 | 1 | 5.98 | 0.01 | 22.53865 |  | 9.090909 | -6.61157 | -5.119335
14 | 47.3 | 0.1 | 619 | 1 | 5.65 | 0.01 | 22.41595 | carica elettrone | 7.692308 | -4.142012 | -5.1761
15 | 47.3 | 0.1 | 615 | 1 | 5.13 | 0.01 | 22.27109 | 1.602176634e-19 | 9.876543 | -2.713001 | -5.27265
16 | 47.3 | 0.1 | 607 | 1 | 4.32 | 0.01 | 21.98139 |  | 12.69841 | -3.577727 | -5.4445
17 | 47.3 | 0.1 | 599 | 1 | 3.69 | 0.01 | 21.69168 | costante di Boltzman | 14.85149 | -2.274287 | -5.602129
18 | 47.2 | 0.1 | 584 | 1 | 2.68 | 0.01 | 21.15509 | 1.3806503e-23 | 23.52941 | -14.53287 | -5.921938
19 | 47.2 | 0.1 | 580 | 1 | 2.51 | 0.01 | 21.01019 |  | 22.72727 | -2.789256 | -5.987473
20 | 46.9 | 0.1 | 560 | 1 | 1.63 | 0.01 | 20.30471 | I_MAX | 34.21053 | -7.063712 | -6.419175
21 | 46.8 | 0.1 | 547 | 1 | 1.25 | 0.01 | 19.83955 | 15mA | 43.58974 | -7.363577 | -6.684612
22 | 46.8 | 0.1 | 530 | 1 | 0.86 | 0.01 | 19.22297 |  | 68.75 | -10.546875 | -7.058578
23 | 46.9 | 0.1 | 508 | 1 | 0.54 | 0.01 | 18.41928 |  | 105 | -20.5 | -7.523941
24 | 46.9 | 0.1 | 487 | 1 | 0.34 | 0.01 | 17.65785 |  | 150 | -41.66667 | -7.986565
25 | 46.9 | 0.1 | 469 | 1 | 0.22 | 0.01 | 17.0052 |  | 257.1429 | -102.0408 | -8.421883
26 | 46.9 | 0.1 | 451 | 1 | 0.15 | 0.01 | 16.35255 |  | 360 | -184 | -8.804875
27 | 46.9 | 0.1 | 433 | 1 | 0.1 | 0.01 | 15.6999 |  | 557.1429 | -187.7551 | -9.21034
28 | 46.9 | 0.1 | 394 | 1 | 0.03 | 0.01 | 14.28582 |  | 2150 | -2250 | -10.41431
29 | 46.9 | 0.1 | 351 | 1 | 0.01 | 0.01 | 12.72671 |  | 4100 | -8400 | -11.51293
30 | 46.9 | 0.1 | 310 | 1 | 0 | 0.01 | 11.24011
i dati sono da modificare solo su queste colonne
𝐼_tot=𝐼_0 (𝑒^(qV/𝑘𝑇η)−1)
𝑙𝑛𝐼_𝑡𝑜𝑡=𝑙𝑛𝐼_0+𝑞𝑉/𝑘𝑇𝜂
N.B: Ricordarsi di fare misure anche a polarizzazione inversa per misurare I_0
𝑅=𝑉/𝐼
dopo aver preso la prima temperatura e capito cosa non va, duplicare questo foglio, cambiare nome tabelle ed eliminare dati

## Temp_3
n. | Temp(K) | ΔT(K) | Volt(mV) | ΔV(mV) | Corr(mA) | ΔΙ(mA) | qV/kT |  |  | R_din(Ω) | ΔR_din(Ω) | lnCorr(A) | Colonna2
0 | 25.1 | 0.1 | 703 | 1 | 14.85 | 0.01 | 27.35279 |  |  | 3.067485 | -1.264632 | -4.209755
1 | 25.1 | 0.1 | 698 | 1 | 13.22 | 0.01 | 27.15824 |  |  | 3.825137 | -1.134701 | -4.326024
2 | 25.1 | 0.1 | 691 | 1 | 11.39 | 0.01 | 26.88588 |  |  | 4.285714 | -0.9931973 | -4.47502
3 | 25.1 | 0.1 | 682 | 1 | 9.29 | 0.01 | 26.5357 |  |  | 4.444444 | -4.641975 | -4.678817
4 | 25.1 | 0.1 | 680 | 1 | 8.84 | 0.01 | 26.45789 |  |  | 5.755396 | -1.52166 | -4.728468
5 | 25 | 0.1 | 672 | 1 | 7.45 | 0.01 | 26.15539 |  |  | 5.084746 | -3.562195 | -4.899541
6 | 25 | 0.1 | 669 | 1 | 6.86 | 0.01 | 26.03862 |  |  | 7.936508 | -3.426556 | -4.982048
7 | 25 | 0.1 | 664 | 1 | 6.23 | 0.01 | 25.84401 |  |  | 7.142857 | -2.186589 | -5.078379
8 | 25 | 0.1 | 657 | 1 | 5.25 | 0.01 | 25.57156 |  |  | 8.333333 | -4.513889 | -5.249527
9 | 25 | 0.1 | 653 | 1 | 4.77 | 0.01 | 25.41588 |  |  | 10.97561 | -2.706722 | -5.345409
10 | 25 | 0.1 | 644 | 1 | 3.95 | 0.01 | 25.06558 |  |  | 11.5942 | -3.234615 | -5.53404
11 | 25 | 0.1 | 636 | 1 | 3.26 | 0.01 | 24.75421 |  |  | 15.68627 | -4.536717 | -5.726028
12 | 25 | 0.1 | 628 | 1 | 2.75 | 0.01 | 24.44283 |  |  | 18.03279 | -3.869927 | -5.896154
13 | 25 | 0.1 | 617 | 1 | 2.14 | 0.01 | 24.01469 |  |  | 21.42857 | -8.673469 | -6.146949
14 | 25 | 0.1 | 611 | 1 | 1.86 | 0.01 | 23.78116 |  | carica elettrone | 28.20513 | -6.574622 | -6.287179
15 | 25 | 0.1 | 600 | 1 | 1.47 | 0.01 | 23.35302 |  | 1.602176634e-19 | 33.33333 | -17.77778 | -6.522493
16 | 25 | 0.1 | 595 | 1 | 1.32 | 0.01 | 23.15842 |  |  | 38.88889 | -7.716049 | -6.630124
17 | 25 | 0.1 | 581 | 1 | 0.96 | 0.01 | 22.61351 |  | costante di Boltzman | 60 | -7.111111 | -6.948577
18 | 25 | 0.1 | 554 | 1 | 0.51 | 0.01 | 21.56263 |  | 1.3806503e-23 | 114.8148 | -15.91221 | -7.5811
19 | 25 | 0.1 | 523 | 1 | 0.24 | 0.01 | 20.35605 |  |  | 366.6667 | -44.44444 | -8.334872
20 | 25 | 0.1 | 446 | 1 | 0.03 | 0.01 | 17.35908 |  | I_MAX | 3200 | -3300 | -10.41431
21 | 25 | 0.1 | 382 | 1 | 0.01 | 0.01 | 14.86809 |  | 15mA | 3600 | -7400 | -11.51293
22 | 25 | 0.1 | 346 | 1 | 0 | 0.01 | 13.46691
i dati sono da modificare solo su queste colonne
𝐼_tot=𝐼_0 (𝑒^(qV/𝑘𝑇η)−1)
𝑙𝑛𝐼_𝑡𝑜𝑡=𝑙𝑛𝐼_0+𝑞𝑉/𝑘𝑇𝜂
N.B: Ricordarsi di fare misure anche a polarizzazione inversa per misurare I_0
𝑅=𝑉/𝐼
dopo aver preso la prima temperatura e capito cosa non va, duplicare questo foglio, cambiare nome tabelle ed eliminare dati

## Temp_4
n. | Temp(K) | ΔT(K) | Volt(mV) | ΔV(mV) | Corr(mA) | ΔΙ(mA) | qV/kT |  |  |  | R_din(Ω) | ΔR_din(Ω) | lnCorr(A) | Colonna2
0 | 15.9 |  | 721 |  | 16.6 |  | 28.94603 | 18.05074 | 16.66814 |  | 1.315789 | 0 | -4.098353
1 | 15.9 |  | 718 |  | 14.32 |  | 28.82559 | 17.97564 | 15.4621 |  | 3.10559 | 0 | -4.246098
2 | 15.9 |  | 713 |  | 12.71 |  | 28.62485 | 17.85046 | 13.64282 |  | 3.664921 | 0 | -4.365366
3 | 15.9 |  | 706 |  | 10.8 |  | 28.34382 | 17.67521 | 11.4497 |  | 3.157895 | 0 | -4.528209
4 | 15.9 |  | 703 |  | 9.85 |  | 28.22338 | 17.6001 | 10.62125 |  | 6.25 | 0 | -4.620284
5 | 15.9 |  | 700 |  | 9.37 |  | 28.10294 | 17.52499 | 9.852736 |  | 6.060606 | 0 | -4.670242
6 | 15.9 |  | 696 |  | 8.71 |  | 27.94235 | 17.42485 | 8.913851 |  | 0 | #DIV/0! | -4.743283
7 | 15.9 |  | 696 |  | 8.57 |  | 27.94235 | 17.42485 | 8.913851 |  | 5.777778 | 0 | -4.759488
8 | 15.9 |  | 683 |  | 6.32 |  | 27.42044 | 17.09939 | 6.437512 |  | 12.5 | 0 | -5.064036
9 | 15.9 |  | 682 |  | 6.24 |  | 27.38029 | 17.07435 | 6.278345 |  | 7.964602 | 0 | -5.076775
10 | 15.9 |  | 673 |  | 5.11 |  | 27.01897 | 16.84903 | 5.01175 |  | 11.11111 | 0 | -5.276556
11 | 15.8 |  | 663 |  | 4.21 |  | 26.62671 | 16.60442 | 3.924239 |  | 8.974359 | 0 | -5.470293
12 | 15.8 |  | 656 |  | 3.43 |  | 26.34558 | 16.42911 | 3.293207 |  | 15.09434 | 0 | -5.675195
13 | 15.8 |  | 640 |  | 2.37 |  | 25.70301 | 16.0284 | 2.205936 |  | 23.36449 | 0 | -6.044865
14 | 15.8 |  | 615 |  | 1.3 |  | 24.69899 | 15.40229 | 1.179443 |  | 39.47368 | 0 | -6.645391
15 | 15.8 |  | 600 |  | 0.92 |  | 24.09657 | 15.02662 | 0.8100794 |  | 55.55556 | 0 | -6.991137
16 | 15.8 |  | 595 |  | 0.83 |  | 23.89577 | 14.9014 | 0.7147339 |  | 97.01493 | 0 | -7.094085
17 | 15.8 |  | 530 |  | 0.16 |  | 21.2853 | 13.27352 | 0.1403339 |  | 633.3333 | 0 | -8.740337
18 | 15.8 |  | 435 |  | 0.01 |  | 17.47001 | 10.8943 | 0.01299797 |  | 16700 | 0 | -11.51293
19 | 15.8 |  | 268 |  | 0 |  | 10.76314 | 6.711891 | 0.0001981333
i dati sono da modificare solo su queste colonne
l
carica elettrone
1.602176634e-19
costante di Boltzman
1.3806503e-23
I_MAX
15mA
𝐼_tot=𝐼_0 (𝑒^(qV/𝑘𝑇η)−1)
𝑙𝑛𝐼_𝑡𝑜𝑡=𝑙𝑛𝐼_0+𝑞𝑉/𝑘𝑇𝜂
N.B: Ricordarsi di fare misure anche a polarizzazione inversa per misurare I_0
𝑅=𝑉/𝐼
dopo aver preso la prima temperatura e capito cosa non va, duplicare questo foglio, cambiare nome tabelle ed eliminare dati

## Temp_5
n. | Temp(K) | ΔT(K) | Volt(mV) | ΔV(mV) | Corr(mA) | ΔΙ(mA) | qV/kT | qV/kTη | Corr_prev(mA) | R_din(Ω) | ΔR_din(Ω) | lnCorr(A) | Colonna2
0 | -0.5 |  | 748 |  | 14.79 |  | 31.83632 | 19.44881 | 15.77711 | 3.076923 | 0 | -4.213804
1 | -0.6 |  | 744 |  | 13.49 |  | 31.67769 | 19.3519 | 14.31995 | 3.092784 | 0 | -4.305807
2 | -0.6 |  | 741 |  | 12.52 |  | 31.54995 | 19.27387 | 13.24502 | 2.380952 | 0 | -4.380428
3 | -0.6 |  | 739 |  | 11.68 |  | 31.4648 | 19.22185 | 12.57362 | 3.773585 | 0 | -4.449877
4 | -0.6 |  | 735 |  | 10.62 |  | 31.29449 | 19.1178 | 11.33118 | 4.132231 | 0 | -4.545016
5 | -0.6 |  | 730 |  | 9.41 |  | 31.0816 | 18.98775 | 9.949329 | 4.545455 | 0 | -4.665982
6 | -0.6 |  | 727 |  | 8.75 |  | 30.95387 | 18.90972 | 9.202482 | 5.479452 | 0 | -4.738702
7 | -0.6 |  | 723 |  | 8.02 |  | 30.78356 | 18.80568 | 8.293158 | 5.714286 | 0 | -4.825817
8 | -0.6 |  | 719 |  | 7.32 |  | 30.61325 | 18.70163 | 7.473686 | 5.970149 | 0 | -4.917145
9 | -0.6 |  | 711 |  | 5.98 |  | 30.27263 | 18.49355 | 6.069665 | 7.142857 | 0 | -5.119335
10 | -0.6 |  | 704 |  | 5 |  | 29.97458 | 18.31147 | 5.059305 | 8.695652 | 0 | -5.298317
11 | -0.6 |  | 700 |  | 4.54 |  | 29.80427 | 18.20743 | 4.55938 | 9.375 | 0 | -5.394828
12 | -0.6 |  | 697 |  | 4.22 |  | 29.67654 | 18.1294 | 4.21713 | 10 | 0 | -5.46792
13 | -0.6 |  | 695 |  | 4.02 |  | 29.59139 | 18.07738 | 4.003358 | 11.53846 | 0 | -5.516473
14 | -0.6 |  | 689 |  | 3.5 |  | 29.33592 | 17.92131 | 3.424892 | 11.42857 | 0 | -5.654992
15 | -0.6 |  | 685 |  | 3.15 |  | 29.16561 | 17.81727 | 3.086468 | 13.04348 | 0 | -5.760353
16 | -0.6 |  | 679 |  | 2.69 |  | 28.91015 | 17.66121 | 2.640488 | 18.18182 | 0 | -5.918214
17 | -0.6 |  | 673 |  | 2.36 |  | 28.65468 | 17.50514 | 2.25895 | 20 | 0 | -6.049094
18 | -0.6 |  | 668 |  | 2.11 |  | 28.44179 | 17.37509 | 1.983468 | 20.68966 | 0 | -6.161067
19 | -0.6 |  | 662 |  | 1.82 |  | 28.18633 | 17.21903 | 1.696866 | 24.13793 | 0 | -6.308919
20 | -0.6 |  | 655 |  | 1.53 |  | 27.88829 | 17.03695 | 1.414405 | 31.57895 | 0 | -6.482488
21 | -0.6 |  | 643 |  | 1.15 |  | 27.37736 | 16.72483 | 1.035186 | 38.70968 | 0 | -6.767993
22 | -0.6 |  | 631 |  | 0.84 |  | 26.86642 | 16.4127 | 0.7576407 | 61.76471 | 0 | -7.082109
23 | -0.6 |  | 610 |  | 0.5 |  | 25.9723 | 15.86648 | 0.4387748 | 104.3478 | 0 | -7.600902
24 | -0.6 |  | 586 |  | 0.27 |  | 24.95044 | 15.24222 | 0.2350343 | 183.3333 | 0 | -8.217089
25 | -0.6 |  | 564 |  | 0.15 |  | 24.01373 | 14.66999 | 0.1326213 | 314.2857 | 0 | -8.804875
26 | -0.5 |  | 542 |  | 0.08 |  | 23.06856 | 14.09258 | 0.07444742 | 620 | 0 | -9.433484
27 | -0.5 |  | 511 |  | 0.03 |  | 21.74914 | 13.28655 | 0.03325014 | 1650 | 0 | -10.41431
28 | -0.5 |  | 478 |  | 0.01 |  | 20.3446 | 12.42851 | 0.01409783 | 2900 | 0 | -11.51293
29 | -0.5 |  | 449 |  | 0 |  | 19.1103 | 11.67448 | 0.006632523
i dati sono da modificare solo su queste colonne
carica elettrone
1.602176634e-19
costante di Boltzman
1.3806503e-23
I_MAX
15mA
𝐼_tot=𝐼_0 (𝑒^(qV/𝑘𝑇η)−1)
𝑙𝑛𝐼_𝑡𝑜𝑡=𝑙𝑛𝐼_0+𝑞𝑉/𝑘𝑇𝜂
N.B: Ricordarsi di fare misure anche a polarizzazione inversa per misurare I_0
𝑅=𝑉/𝐼
dopo aver preso la prima temperatura e capito cosa non va, duplicare questo foglio, cambiare nome tabelle ed eliminare dati

## Temp_6
n. | Temp(K) | ΔT(K) | Volt(mV) | ΔV(mV) | Corr(mA) | ΔΙ(mA) | qV/kT |  |  | R_din(Ω) | ΔR_din(Ω) |  | lnCorr(A) | Colonna2
0 | -195.95 | 0.1 | 1063 | 1 | 14.65 | 0.01 | 159.7875 |  |  | 1.25 | -0.84375 |  | -4.223315
1 | -195.95 | 0.1 | 1060 | 1 | 12.25 | 0.01 | 159.3365 |  |  | 1.435407 | -0.9706737 |  | -4.402229
2 | -195.95 | 0.1 | 1057 | 1 | 10.16 | 0.01 | 158.8855 |  |  | 1.37931 | -1.398335 |  | -4.589297
3 | -195.95 | 0.1 | 1055 | 1 | 8.71 | 0.01 | 158.5849 |  |  | 1.481481 | -1.503429 |  | -4.743283
4 | -195.95 | 0.1 | 1053 | 1 | 7.36 | 0.01 | 158.2843 |  |  | 1.470588 | -2.984429 |  | -4.911695
5 | -195.95 | 0.1 | 1052 | 1 | 6.68 | 0.01 | 158.134 |  |  | 2.542373 | -1.738006 |  | -5.008637
6 | -195.95 | 0.1 | 1049 | 1 | 5.5 | 0.01 | 157.683 |  |  | 2.197802 | -2.246106 |  | -5.203007
7 | -195.95 | 0.1 | 1047 | 1 | 4.59 | 0.01 | 157.3824 |  |  | 3.738318 | -1.939034 |  | -5.383875
8 | -195.95 | 0.1 | 1043 | 1 | 3.52 | 0.01 | 156.7811 |  |  | 3.174603 | -3.275384 |  | -5.649294
9 | -195.95 | 0.1 | 1041 | 1 | 2.89 | 0.01 | 156.4805 |  |  | 4.444444 | -4.641975 |  | -5.846499
10 | -195.95 | 0.1 | 1039 | 1 | 2.44 | 0.01 | 156.1798 |  |  | 6.976744 | -4.975663 |  | -6.015757
11 | -195.95 | 0.1 | 1036 | 1 | 2.01 | 0.01 | 155.7289 |  |  | 6.382979 | -4.526935 |  | -6.209621
12 | -195.95 | 0.1 | 1033 | 1 | 1.54 | 0.01 | 155.2779 |  |  | 11.39241 | -2.820061 |  | -6.475973
13 | -195.95 | 0.1 | 1024 | 1 | 0.75 | 0.01 | 153.9251 |  |  | 19.35484 | -7.700312 |  | -7.195437
14 | -195.95 | 0.1 | 1018 | 1 | 0.44 | 0.01 | 153.0232 |  | carica elettrone | 29.41176 | -15.22491 |  | -7.728736
15 | -195.95 | 0.1 | 1013 | 1 | 0.27 | 0.01 | 152.2716 |  | 1.602176634e-19 | 86.36364 | -16.94215 |  | -8.217089
16 | -195.95 | 0.1 | 994 | 1 | 0.05 | 0.01 | 149.4155 |  |  | 450 | -275 |  | -9.903488
17 | -195.95 | 0.1 | 976 | 1 | 0.01 | 0.01 | 146.7098 |  | costante di Boltzman | 1400 | -3000 |  | -11.51293
18 | -195.95 | 0.1 | 962 | 1 | 0 | 0.01 | 144.6054 |  | 1.3806503e-23
I_MAX
15mA
pendenza
0.5584547
intercetta
-93.28086
i dati sono da modificare solo su queste colonne
𝐼_tot=𝐼_0 (𝑒^(qV/𝑘𝑇η)−1)
𝑙𝑛𝐼_𝑡𝑜𝑡=𝑙𝑛𝐼_0+𝑞𝑉/𝑘𝑇𝜂
N.B: Ricordarsi di fare misure anche a polarizzazione inversa per misurare I_0
𝑅=𝑉/𝐼
dopo aver preso la prima temperatura e capito cosa non va, duplicare questo foglio, cambiare nome tabelle ed eliminare dati

## Pol_inv
n. | Temp(K) | ΔT(K) | Volt(mV) | ΔV(mV) | Corr(μA) | ΔΙ( μA) | qV/kT |  |  | R_din(Ω) | ΔR_din(Ω) | lnCorr(A) | Colonna2
0 | -0.9 | 0.1 | -1 | 1 | -0.2 | 0.1 | -0.04262445 |  |  | #DIV/0! | #DIV/0! | -15.42495
1 | -0.9 | 0.1 | -32 | 1 | -0.2 | 0.1 | -1.363982 |  |  | #DIV/0! | #DIV/0! | -15.42495
2 | -0.9 | 0.1 | -122 | 1 | -0.2 | 0.1 | -5.200183 |  |  | #DIV/0! | #DIV/0! | -15.42495
3 | -0.9 | 0.1 | -198 | 1 | -0.2 | 0.1 | -8.439642 |  |  | 6870 | -13760 | -15.42495
4 | -0.9 | 0.1 | -885 | 1 | -0.3 | 0.1 | -37.72264 |  |  | 3310 | -6640 | -15.01948
5 | -0.9 | 0.1 | -1216 | 1 | -0.4 | 0.1 | -51.83133 |  |  | 1677.5 | -843.75 | -14.7318
6 | -0.9 | 0.1 | -1887 | 1 | -0.8 | 0.1 | -80.43234 |  |  | 1455 | -1465 | -14.03865
7 | -0.9 | 0.1 | -2178 | 1 | -1 | 0.1 | -92.83606 |  |  | 1520 | -3060 | -13.81551
8 | -0.9 | 0.1 | -2330 | 1 | -1.1 | 0.1 | -99.31497 |  |  | 2870 | -5760 | -13.7202
9 | -0.9 | 0.1 | -2617 | 1 | -1.2 | 0.1 | -111.5482 |  |  | 730 | -740 | -13.63319
10 | -0.9 | 0.1 | -2763 | 1 | -1.4 | 0.1 | -117.7714 |  |  | 810 | -1640 | -13.47904
11 | -0.9 | 0.1 | -2844 | 1 | -1.5 | 0.1 | -121.2239 |  |  | 1910 | -1920 | -13.41005
12 | -0.9 | 0.1 | -3226 | 1 | -1.7 | 0.1 | -137.5065 |  |  | 1517.5 | -763.75 | -13.28488
13 | -0.9 | 0.1 | -3833 | 1 | -2.1 | 0.1 | -163.3795 |  |  | 1825.238 | 0 | -13.07357
14 | [6 empty] | 0 |  | carica elettrone | #DIV/0! | #DIV/0!
15 | [6 empty] | 0 |  | 1.602176634e-19 | #DIV/0! | #DIV/0!
16 | [6 empty] | 0 |  |  | #DIV/0! | #DIV/0!
17 | [6 empty] | 0 |  | costante di Boltzman | #DIV/0! | #DIV/0!
18 | [6 empty] | 0 |  | 1.3806503e-23 | #DIV/0! | #DIV/0!
19 | [6 empty] | 0 |  |  | #DIV/0! | #DIV/0!
20 | [6 empty] | 0 |  | I_MAX | #DIV/0! | #DIV/0!
21 | [6 empty] | 0 |  | 15mA | #DIV/0! | #DIV/0!
22 | [6 empty] | 0 |  |  | #DIV/0! | #DIV/0!
23 | [6 empty] | 0 |  |  | #DIV/0! | #DIV/0! | #NUM!
24 | [6 empty] | 0 |  |  | #DIV/0! | #DIV/0! | #NUM!
25 | [6 empty] | 0 |  |  | #DIV/0! | #DIV/0! | #NUM!
26 | [6 empty] | 0 |  |  | #DIV/0! | #DIV/0! | #NUM!
27 | [6 empty] | 0 |  |  | #DIV/0! | #DIV/0! | #NUM!
28 | [6 empty] | 0 |  |  | #DIV/0! | #DIV/0! | #NUM!
29 | [6 empty] | 0 |  |  | #DIV/0! | #DIV/0! | #NUM!
30 | [6 empty] | #DIV/0! |  |  | #DIV/0! | #DIV/0! | #NUM!
31 | [6 empty] | #DIV/0! |  |  | #DIV/0! | #DIV/0! | #NUM!
32 | [6 empty] | #DIV/0! |  |  | #DIV/0! | #DIV/0! | #NUM!
33 | [6 empty] | #DIV/0! |  |  | #DIV/0! | #DIV/0! | #NUM!
34 | [6 empty] | #DIV/0! |  |  | #DIV/0! | #DIV/0! | #NUM!
35 | [6 empty] | #DIV/0! |  |  | #DIV/0! | #DIV/0! | #NUM!
36 | [6 empty] | #DIV/0! |  |  | #DIV/0! | #DIV/0! | #NUM!
37 | [6 empty] | #DIV/0! |  |  |  |  | #NUM!
38 | [6 empty] | #DIV/0! |  |  |  |  | #NUM!
39 | [6 empty] | #DIV/0! |  |  |  |  | #NUM!
40 | [6 empty] | #DIV/0! |  |  |  |  | #NUM!
41 | [6 empty] | #DIV/0! |  |  |  |  | #NUM!
42 | [6 empty] | #DIV/0! |  |  |  |  | #NUM!
43 | [6 empty] | #DIV/0! |  |  |  |  | #NUM!
44 | [6 empty] | #DIV/0! |  |  |  |  | #NUM!
45 | [6 empty] | #DIV/0! |  |  |  |  | #NUM!
46 | [6 empty] | #DIV/0! |  |  |  |  | #NUM!
47 | [6 empty] | #DIV/0! |  |  |  |  | #NUM!
48 | [6 empty] | #DIV/0! |  |  |  |  | #NUM!
49 | [6 empty] | #DIV/0! |  |  |  |  | #NUM!
50 | [6 empty] | #DIV/0! |  |  |  |  | #NUM!
51 | [6 empty] | #DIV/0! |  |  |  |  | #NUM!
52 | [6 empty] | #DIV/0! |  |  |  |  | #NUM!
53 | [6 empty] | #DIV/0! |  |  |  |  | #NUM!
54 | [6 empty] | #DIV/0! |  |  |  |  | #NUM!
55 | [6 empty] | #DIV/0! | i dati sono da modificare solo su queste colonne |  |  |  | #NUM!
56 | [6 empty] | #DIV/0!
57 | [6 empty] | #DIV/0!
58 | [6 empty] | #DIV/0!
59 | [6 empty] | #DIV/0!
60 | [6 empty] | #DIV/0!
61 | [6 empty] | #DIV/0!
62 | [6 empty] | #DIV/0!
63 | [6 empty] | #DIV/0!
64 | [6 empty] | #DIV/0!
65 | [6 empty] | #DIV/0!
66 | [6 empty] | #DIV/0!
67 | [6 empty] | #DIV/0!
68 | [6 empty] | #DIV/0!
69 | [6 empty] | #DIV/0!
70 | [6 empty] | #DIV/0!
71 | [6 empty] | #DIV/0!
72 | [6 empty] | #DIV/0!
73 | [6 empty] | #DIV/0!
74 | [6 empty] | #DIV/0!
75 | [6 empty] | #DIV/0!
76 | [6 empty] | #DIV/0!
77 | [6 empty] | #DIV/0!
78 | [6 empty] | #DIV/0!
79 | [6 empty] | #DIV/0!
80 | [6 empty] | #DIV/0!
𝐼_tot=𝐼_0 (𝑒^(qV/𝑘𝑇η)−1)
𝑙𝑛𝐼_𝑡𝑜𝑡=𝑙𝑛𝐼_0+𝑞𝑉/𝑘𝑇𝜂
N.B: Ricordarsi di fare misure anche a polarizzazione inversa per misurare I_0
𝑅=𝑉/𝐼
dopo aver preso la prima temperatura e capito cosa non va, duplicare questo foglio, cambiare nome tabelle ed eliminare dati

## Sheet1
V1 | V2 | V3 | V4 | V5 | T | m | q | eta | x=qV/kTn
0.9204968 | 0.9315659 | 0.9315659 | 0.9406101 | 0.9482569 | 333.65 | 20.159 | -17.17 | 1.702 |  |  | y=mx+q
0.9106662 | 0.9287165 | 0.935579 | 0.9415235 | 0.8489516 | 320.85 | 22.463 | -19.07 | 1.604 | I scelta | ln (I scelta) | x=y-q/m | carica elettrone | K
0.9233779 | 0.9329903 | 0.9408443 | 0.9474847 | 0.9532369 | 298.25 | 23.214 | -20.049 | 1.676 | 4 | 1.386294 |  | 1.602176634e-19 | 1.3806503e-23
0.9401629 | 0.949084 | 0.9625359 | 0.9401629 | 0.9678744 | 289.05 | 25.013 | -22.13 | 1.604 | 5 | 1.609438
0.9605462 | 0.9691211 | 0.9761273 | 0.9820509 | 0.9871822 | 272.55 | 26.023 | -23.61 | 1.637 | 6 | 1.791759
1.127718 | 1.130376 | 1.132548 | 1.134385 | 1.135975 | 77.2 | 83.945 | -93.28 | 1.791 | 7 | 1.94591
[9 empty] | 8 | 2.079442